## Маршрутная карта
МАРШУТНАЯ КАРТА PSH24-000.06
Труба ⌀108×13,1, L=1338
Обозначение | PSH24-000.06 | Наименование | Труба ⌀108×13,1, L=1338 | Материал | Ст3сп5, ГОСТ 380-2005 (принято по умолчанию)
Масса ед., кг | 41.06 | Количество | 5 | Документ | Чертёж PSH24-000.06
№ оп. | Наименование операции | Содержание работ | Оборудование | Оснастка, инструмент | Технологические требования | Норма времени, ч | Контроль
10 | Заготовительная | Распиловка профиля в размер L=1338 мм | Ленточнопильный станок (Pilous ARG 300 / Контур-302) | Упоры, кондуктор | Отклонение длины ±1 мм, торец перпендикулярен ±0,5 мм | 0.12 | Контрольный замер
20 | Слесарная | Снятие фасок 1×45°, зачистка торцов, разметка отверстий (при наличии) | Сверлильный станок 2Н135 / сверлильно-расточной 2А135 | Свёрла, кондуктор | Фаски по чертежу | 0.1 | Визуальный
90 | Контрольная | Окончательный контроль по чертежу, маркировка | Участок ОТК: плиты поверочные, кронциркуль, УЗК-дефектоскоп | СИК, штампы маркировочные | Маркировка обозначения по ГОСТ 2.316-2008 | 0.06 | ОТК
[5 empty] | Итого норма времени на изделие (деталь), ч: | 0.28
Нормы времени — расчётные, уточняются по нормативам предприятия.
Разраб.: отдел технической подготовки производства (ОТПП)