## Маршрутная карта
МАРШУТНАЯ КАРТА PSH24-036.03
Стержень ⌀20, L=150
Обозначение | PSH24-036.03 | Наименование | Стержень ⌀20, L=150 | Материал | Сталь 09Г2С, ГОСТ 19281-2014 (аналог S355JR)
Масса ед., кг | 0.37 | Количество | 24 | Документ | Чертёж PSH24-036.03
№ оп. | Наименование операции | Содержание работ | Оборудование | Оснастка, инструмент | Технологические требования | Норма времени, ч | Контроль
10 | Заготовительная | Распиловка прутка Ø20 в размер L=150 | Ленточнопильный станок (Pilous ARG 300 / Контур-302) | Упоры | Припуск на обработку 3 мм на сторону | 0.1 | Замер
20 | Токарная | Обточка по чертежу, снятие фасок | Токарно-винторезный станок 16К20 / Doosan Puma 2600 | Цанги/патрон, резцы | Допуски по ГОСТ 25058-2016; Ra 3,2 | 0.26 | Кронциркуль, микрометр
30 | Слесарная | Зачистка, притупление кромок | Заточной станок 3Б651 / зачистка УШМ | УШМ | Кромки R0,5 | 0.05 | Визуальный
90 | Контрольная | Окончательный контроль по чертежу, маркировка | Участок ОТК: плиты поверочные, кронциркуль, УЗК-дефектоскоп | СИК, штампы маркировочные | Маркировка обозначения по ГОСТ 2.316-2008 | 0.06 | ОТК
[5 empty] | Итого норма времени на изделие (деталь), ч: | 0.47
Нормы времени — расчётные, уточняются по нормативам предприятия.
Разраб.: отдел технической подготовки производства (ОТПП)