## Маршрутная карта
МАРШУТНАЯ КАРТА PSH24-071.03
Пластина 39,3×36,2, s=3
Обозначение | PSH24-071.03 | Наименование | Пластина 39,3×36,2, s=3 | Материал | Сталь 09Г2С, ГОСТ 19281-2014 (аналог S355JR)
Масса ед., кг | 0.02 | Количество | 1 | Документ | Чертёж PSH24-071.03
№ оп. | Наименование операции | Содержание работ | Оборудование | Оснастка, инструмент | Технологические требования | Норма времени, ч | Контроль
10 | Заготовительная | Раскрой листа лазерной резкой по контуру DXF (1:1) | Станок лазерной резки (LVD Phoenix 3015 / LS-3015), 3 кВт | Стол раскройный, лист s=3.0 | Допуск реза ±0,5 мм; шероховатость кромки Ra 25 (ISO 9013-I) | 0.15 | Визуальный, замер габаритов
20 | Слесарная | Снятие заусенцев, зачистка кромок, притупление острых кромок | Заточной станок 3Б651 / зачистка УШМ | УШМ, щётки абразивные | Заусенцы — по ГОСТ 14637-89, кромки R0,5 | 0.05 | Визуальный
90 | Контрольная | Окончательный контроль по чертежу, маркировка | Участок ОТК: плиты поверочные, кронциркуль, УЗК-дефектоскоп | СИК, штампы маркировочные | Маркировка обозначения по ГОСТ 2.316-2008 | 0.06 | ОТК
[5 empty] | Итого норма времени на изделие (деталь), ч: | 0.26
Нормы времени — расчётные, уточняются по нормативам предприятия.
Разраб.: отдел технической подготовки производства (ОТПП)