## Маршрутная карта
МАРШУТНАЯ КАРТА PSH24-030.02
Деталь 1410×50×50
Обозначение | PSH24-030.02 | Наименование | Деталь 1410×50×50 | Материал | Ст3сп5, ГОСТ 380-2005 (аналог S235JR)
Масса ед., кг | 5.3 | Количество | 4 | Документ | Чертёж PSH24-030.02
№ оп. | Наименование операции | Содержание работ | Оборудование | Оснастка, инструмент | Технологические требования | Норма времени, ч | Контроль
10 | Заготовительная | Заготовка по чертежу (резка/литая/сварная заготовка), комплектование | Ленточнопильный станок (Pilous ARG 300 / Контур-302) / участок заготовок | По технологу | Припуск на механическую обработку по технологу | 0.26 | Входной контроль
20 | Механическая | Механическая обработка по чертежу (токарно-фрезерная) | Токарно-винторезный станок 16К20 / Doosan Puma 2600 / Фрезерный обрабатывающий центр (Haas VF-2 / 6Р13) | Универсальная оснастка | Допуски по ГОСТ 25058-2016; Ra 6,3..12,5 | 0.72 | Контроль по чертежу
30 | Слесарная | Снятие заусенцев, зачистка | Заточной станок 3Б651 / зачистка УШМ | УШМ | Кромки R0,5 | 0.08 | Визуальный
90 | Контрольная | Окончательный контроль по чертежу, маркировка | Участок ОТК: плиты поверочные, кронциркуль, УЗК-дефектоскоп | СИК, штампы маркировочные | Маркировка обозначения по ГОСТ 2.316-2008 | 0.06 | ОТК
[5 empty] | Итого норма времени на изделие (деталь), ч: | 1.12
Нормы времени — расчётные, уточняются по нормативам предприятия.
Разраб.: отдел технической подготовки производства (ОТПП)