## Маршрутная карта
МАРШУТНАЯ КАРТА PSH24-034.01
Труба ⌀80×4,8, L=1793,6
Обозначение | PSH24-034.01 | Наименование | Труба ⌀80×4,8, L=1793,6 | Материал | Ст3сп5, ГОСТ 380-2005 (аналог S235JR)
Масса ед., кг | 15.93 | Количество | 6 | Документ | Чертёж PSH24-034.01
№ оп. | Наименование операции | Содержание работ | Оборудование | Оснастка, инструмент | Технологические требования | Норма времени, ч | Контроль
10 | Заготовительная | Распиловка профиля в размер L=1794 мм | Ленточнопильный станок (Pilous ARG 300 / Контур-302) | Упоры, кондуктор | Отклонение длины ±1 мм, торец перпендикулярен ±0,5 мм | 0.14 | Контрольный замер
20 | Слесарная | Снятие фасок 1×45°, зачистка торцов, разметка отверстий (при наличии) | Сверлильный станок 2Н135 / сверлильно-расточной 2А135 | Свёрла, кондуктор | Фаски по чертежу | 0.1 | Визуальный
90 | Контрольная | Окончательный контроль по чертежу, маркировка | Участок ОТК: плиты поверочные, кронциркуль, УЗК-дефектоскоп | СИК, штампы маркировочные | Маркировка обозначения по ГОСТ 2.316-2008 | 0.06 | ОТК
[5 empty] | Итого норма времени на изделие (деталь), ч: | 0.3
Нормы времени — расчётные, уточняются по нормативам предприятия.
Разраб.: отдел технической подготовки производства (ОТПП)