## Маршрутная карта
МАРШУТНАЯ КАРТА PSH24-000.00
Бункер (изделие PSH24-000.00)
Обозначение | PSH24-000.00 | Наименование | Бункер (изделие PSH24-000.00) | Материал | Сборка сварная (Ст3сп5/09Г2С)
Масса ед., кг | 6259.73 | Количество | 1 | Документ | Чертёж PSH24-000.00
№ оп. | Наименование операции | Содержание работ | Оборудование | Оснастка, инструмент | Технологические требования | Норма времени, ч | Контроль
10 | Комплектовочная | Комплектование деталей и покупных изделий по спецификации | Участок комплектации | Стеллажи, тара | Проверить маркировку деталей, наличие сертификатов на покупные | 2.66 | Визуальный
20 | Сборочно-сварочная | Сборка узла по сборочному чертежу, прихватка и сварка швов | Полуавтомат сварочный ПДГ-500 (МИГ/МАГ), ГОСТ 14771-2005 | Сборочный стенд, кондукторы, струбцины | Швы — по ГОСТ 14771-2005 / ГОСТ 5264-80; зазоры ≤1 мм; не сваривать без прихватки | 11.3 | Визуальный по ГОСТ 3242-79
30 | Слесарная | Зачистка сварных швов, правка, доводка стыков | Заточной станок 3Б651 / зачистка УШМ | УШМ, абразивные круги | Шов ровный, без подрезов и сварных брызг | 2.4 | Визуальный
40 | Покрасочная | Подготовка поверхности (дробеструй), грунтовка, окраска в 2 слоя | Дробеструйная камера (Shot blasting), Sa 2½ по ГОСТ 9.402 / Красильная камера, безвоздушное распыление | Краскопульт, камера | Подготовка — Sa 2½ (ГОСТ 9.402-2004); покрытие — по ГОСТ 9.401-91, толщина 80..120 мкм | 1.5 | Визуальный, толщиномер
50 | Сборочная | Монтаж узлов и механизмов изделия, установка подшипниковых узлов и крепежа | Сборочный стенд (сварочный манипулятор), тали 2 т | Тали, динамометрический ключ | Моменты затяжки — по ГОСТ Р ИСО 898-1; смазка ЛИТОЛ-24 (ГОСТ 21150-2018) | 2.5 | Визуальный, протокол затяжки
90 | Контрольная | Приёмочный контроль изделия, испытание на работоспособность, консервация | Участок ОТК: плиты поверочные, кронциркуль, УЗК-дефектоскоп | СИК | Акт приёмо-сдаточных испытаний; консервация по ГОСТ 9.010-80 | 1.2 | ОТК, комиссия
[5 empty] | Итого норма времени на изделие (деталь), ч: | 21.56
Нормы времени — расчётные, уточняются по нормативам предприятия.
Разраб.: отдел технической подготовки производства (ОТПП)